## 导入要求
VC均热板导入要求
项目 | 内容 | 日本語 | 备注
产品设计 | T0阶段提交图纸评审的DFM，后续有设变，相关信息抄送给SQA | T0段階に提出したDFMがそれ以降図面変更があれば、SQAにCC必要。
| 进入PVT前，产品定型后，内部结构图（含上下盖结构、蚀刻图、mesh和fiber结构）、QCP、可靠性验证报告和实物封样提交OPPO，如果有变更，请按照PCN进行。 | PVTに入る前に、図面FIX後、内部構造図(上下プレート構造、Etching図面、Meshとfiber構造)、QCP、信頼性報告とサンプルをOPPOに提出必要。変更がある場合、PCN通り進めてください。
制程管理 | 各阶段良率分析报告交付完成2天后提交 | 各施策段階の歩留り分析報告が納品2日後提出必要。
| EVT阶段产品定型后，提供80pcs样品，我司投环境测试 | EVT段階の仕様がFIXしたら80pcsのサンプルを環境テストのためにOPPOに提出必要。
| 试产阶段出货按照温差≤3℃管理，3~5℃复检后，做明显标识出货给OPPO | 試作段階に出荷検査がΔT≤3℃で管理。3~5℃のサンプルが再測定してから明確表示して出荷。
| T0~DVT阶段我司入料全检。DVT阶段抽检温差不良率≤0.1%，且不良品温差≤8℃，方能进入PVT. | T0~DVT段階にOPPOの受け入れが全数検査。DVT段階にΔT抜き取り検査不良率≤0.1%、尚不良品のΔT≤8℃の前提でPVTに入る。
包装要求 | 试产产品喷码，同时扫码测试数据提交 | 試作サンプルにQR Codeを印刷必要。そして、QR Codeに紐付きのΔT測定データを提出必要。
| 吸盘按照OPPO规定尺寸设计,采用黑色防静电吸塑盘，10pcs一堆，一箱1000pcs | トレーはOPPOの規定サイズで設計。黒色防静電材必要。一箇所10pcs、1箱1000pcs

## 喷码要求
二维码要求：
1：油墨要求使用环保油墨，符合OPPO的有害物质管理要求。
2：二维码大小：6mm*6mm（建议值，确保可扫出即可）
3：二维码位置：热源面，热源区域中心对齐，位置许可公差±3mm（如图纸有另外注明，按照图纸执行）；
4：喷码例： C 4878595 9A7 115260
DD305 PN: 4880989
EE149 PN： 4878595

## 托盘要求
托盘要求：
托盘材质 | 吸塑托盘,需防静电。
托盘颜色 | 黑色不透明
厚度 | 0.8mm
VC定位精度 | ±0.5mm
VC定位方式 | 根据VC的外形轮廓制作仿形式，VC二维码朝下。
托盘尺寸要求 | 长：252±1mm，宽：206±1mm，高12±1mm
VC堆叠要求 | 每个VC放置型腔中可以堆叠多个VC，10pcs

## 测试治具要求
测试治具要求
项目 | 要求 | 备注
功率 | 按照图纸要求
环境温度 | 25±5℃，无风
测试点 | 测试点位按照图纸要求；
起测温度 | 60℃
测试时间 | 60s
热源 | 铜块（10g）+陶瓷加热片；热源面积12mm*12mm
治具设计 | 除热源和测温点接触外，其他部分悬空，尽量减少产品与测试治具的接触。典型设计如下图
其他 | 使用导热垫，导热系数25W
治具典型设定：